## Feuille 1
ASE010 | m² | Revêtement de sol continu en béton imprimé, pour extérieurs.
Revêtement de sol continu en béton imprimé, avec des joints, de 10 cm d'épaisseur, réalisé avec béton C16/20 (X0(F); D10; S3; Cl 1,0) prêt à l'emploi et coulage depuis le camion, extension et vibrage manuel via règle vibrante; coloriage et durcissement superficiel par saupoudrage avec du mortier décoratif de roulement pour revêtement de sol en béton, couleur blanche, rendement 4,5 kg/m²; finition imprimée en relief, application préalable de démoulant en poudre, couleur bordeaux; et couche de scellement finale avec résine imperméabilisante. Le prix ne comprend ni la base du dallage ni l'exécution et le scellement des joints.
Code interne |  | Désignation | Quantité | Unité | Prix unitaire | Prix total
mt10hmf030h |  | Béton massif C16/20 (X0(F); D10; S3; Cl 1,0), prêt à l'emploi, selon NF EN 206. | 0.105 | m³ | 112.49 | 11.81
mt09wnc011ba |  | Mortier décoratif de roulement pour revêtement de sol en béton, couleur blanche, composé de ciment, granulats de silice, additifs organiques et pigments. | 4.5 | kg | 0.45 | 2.03
mt09wnc020f |  | Démoulant en poudre, couleur bordeaux, appliqué dans revêtements continus en béton imprimé, composé de charges, pigments et additifs organiques. | 0.2 | kg | 5.63 | 1.13
mt09wnc030a |  | Résine imperméabilisante, pour le séchage et le scellement de revêtements continus en béton imprimé, composée de résine synthétique en dispersion aqueuse et additifs spécifiques. | 0.25 | kg | 9.66 | 2.42
mq06vib020 |  | Règle vibrante de 3 m. | 0.019 | h | 5.23 | 0.1
mq08lch040 |  | Hydronettoyeur à pression. | 0.174 | h | 5.15 | 0.9
mo041 |  | Compagnon professionnel III/CP2 VRD espaces publics. | 0.205 | h | 30.66 | 6.29
mo087 |  | Ouvrier professionnel II/OP VRD espaces publics. | 0.327 | h | 27.27 | 8.92
|  | Frais de chantier des unités d'ouvrage | 2 | % | 33.6 | 0.67
Coût d'entretien décennal: 3,77€ les 10 premières années. |  |  |  |  | Montant total HT: | 34.27