## Feuille 1
AVH040 | m² |  | Imperméabilisation d'une jardinière. Système "REVESTECH".
Imperméabilisation d'une jardinière. Système "REVESTECH", constitué de membrane d'étanchéité souple type EVAC, Dry80 30 "REVESTECH", composée d'une double feuille de polyoléfine thermoplastique avec acétate de vinyle éthylène, avec les deux faces revêtues de fibres de polyester non tissées, de 0,8 mm d'épaisseur et 625 g/m², fixée au support avec du mortier-colle amélioré, déformable et thixotropique, C2 TE S1, étendu avec une truelle dentée, prête pour recevoir le revêtement. Comprend scellement des joints avec adhésif Seal Plus et compléments de renfort dans le traitement des points singuliers via l'utilisation de pièces spéciales "REVESTECH" pour la résolution de coins intérieurs Dry80 Cornerin. Le prix ne comprend pas le revêtement.
Code interne |  | Désignation |  | Quantité | Unité | Prix unitaire | Prix total
mt09mcm060a |  | Mortier-colle amélioré, C2 TE S1, selon NF EN 12004, déformable, avec résistance au glissement et temps ouvert allongé, couleur grise, à base de ciment, granulats de granulométrie fine, résines synthétiques et additifs spéciaux, avec propriétés thixotropiques et à durcissement sans retrait. |  | 0.6 | kg | 0.83 | 0.5
mt15rev010F |  | Membrane d'étanchéité souple type EVAC, Dry80 30 "REVESTECH", composée d'une double feuille de polyoléfine thermoplastique avec acétate de vinyle éthylène, avec les deux faces revêtues de fibres de polyester non tissées, de 0,8 mm d'épaisseur et 625 g/m², fournie en rouleaux de 1,5 m de largeur et 30 m de longueur, selon NF EN 13956. |  | 1.1 | m² | 15.31 | 16.84
mt15rev170c |  | Adhésif à base de polyuréthane, Seal Plus "REVESTECH", couleur marron, pour le scellement des joints. |  | 0.04 | kg | 19.37 | 0.77
mt15rev055b |  | Complément pour renfort des points singuliers dans les traitements imperméabilisants via pièces pour la résolution de coins intérieurs, Dry80 Cornerin "REVESTECH". |  | 0.02 | U | 9.94 | 0.2
mo029 |  | Compagnon professionnel III/CP2 poseur de membranes d'étanchéité. |  | 0.121 | h | 29.25 | 3.54
mo067 |  | Ouvrier professionnel II/OP poseur de membranes d'étanchéité. |  | 0.121 | h | 26.02 | 3.15
|  | Frais de chantier des unités d'ouvrage |  | 2 | % | 25 | 0.5
Coût d'entretien décennal: 1,02€ les 10 premières années. | [5 empty] | Montant total HT: | 25.5